## Tabelle1
Basislegierung
Element | Legierung | Grenzwerte
Zinn (Sn) | Rest | -
Kupfer (Cu) | 0.7 | 0,4 – 0,85
Nickel (Ni) | 0.05 | 0,01 – 0,1
Germanium (Ge) | 0.006 | > 0,1
Tabelle 1: Übersicht der Basiselemente und der Mikrodotierungen im Lot.