## Tabelle1
Teststrategien
Übersichtstabelle zu den aktuellen Teststrategien, um eine einwandfreie Funktion und Qualität elektronische Bauteile sicherzustellen.
Fälschung von
Verfahren | Label, Dokumentation, Verpackung | Bauteil, innen | Bauteil, außen | Defekt bzw. Out-of-Spec | Repackaging (Chip im neuem Gehäuse) | mögliche Maßnahmen
Visuelle Inspektion (Wareneingang) | ✔ |  | ✔ (beeinträchtigte, fehlende Anschlüsse) |  | ✔ | Laser-Reballing, Reparatur d. Anschlüsse
mechanische Tests
Wischtest bzw. chemischer Markierungsbeständigkeitstest |  |  | ✔ (Bauteilkennzeichnung, Blacktopping) |  | ✔ | --
Heated-Solvent-Test |  |  | ✔ (Bauteilkennzeichnung, Blacktopping) |  | ✔
Röntgeninspektion |  | ✔ (Drahtbond-/WL-Verbindung, Leadframes) | ✔ (Defekte in Lötverbindung) |  | ✔ | Rework & Repair
Röntgenfluoreszenz-Analyse (XRF) |  |  | ✔ (RoHS-Konformität, Legierungsbewertung d. Anschlüsse) |  |  | Umlegieren, Refreshing der BE-Anschlüsse
Lötbarkeitstest |  |  | ✔ (Lötbarkeit d. Anschlüsse) | ✔ (Oxidationsschaden, Überlagerung) |  | Umlegieren, Neuverzinnung der BE-Anschlüsse
De-Capping (BE-Öffnung) |  | ✔ (ID-Kennung; Plagiatanalyse, Ursprungsermittlung z.B. Überproduktion) |  | ✔ (Mikroschaltung, Date-Code, ID-Kennung) | ✔ | --
elektrische Tests
Funktionstests (Key-Functional-Test, KFT) |  | ✔ (Schlüsselfunktionen, Basisdaten) |  | ✔ (Schlüsselfunktionen, Basisdaten) |  | --
Kennlinientest (Curve-Trace Test) |  | ✔ (elektrischer Fußabdruck des Bauteils) |  | ✔ (elektrischer Fußabdruck des Bauteils)
Messung der ionischen Kontamination (IPA-Test) |  |  | ✔ (ionische Verunreinigung, Whiskerbildung)
Memory-Test |  | ✔ (Funktionstest bei Speicher-BE) |  | ✔ (OTP-BE) |  | --
Temperatur-/Produktlebenstest |  |  |  | ✔ (Messen der Grenzbereiche, gemäß Spezifikation) |  | --